## Sheet1
附件1
2024年自治区产品质量监督抽查不合格产品及企业名单（自治区）
序号 | 受检单位名称 | 所在地区 | 标称生产 单位地址 | 产品名称 | 商标 | 规格型号 | 生产日期及批号 | 检验 结果 | 不合格项目 | 承检单位
1 | 新疆伟涛木业有限公司 | 乌鲁木齐市 | 新疆乌鲁木齐市甘泉堡工业区甘露街7号 | 刨花板 | / | （2440×1220×18）mm | 2024-04-15 | 不合格 | 2h吸水厚度膨胀率 | 新疆维吾尔自治区产品质量监督检验研究院
2 | 奎屯阿静百货店 | 伊犁州 | 昌吉市三工八钢工业园 | 塑料袋 | / | 350mm×（200+50×2）mm | / | 不合格 | 环保要求、厚度及偏差 | 新疆维吾尔自治区产品质量监督检验研究院
3 | 新疆爱睿尔木业有限公司 | 昌吉回族自治州 | 新疆昌吉州阜康市产业园阜西区苏通小微创业园（阿格莱亚新型环保材料有限公司院内） | 浸渍胶膜纸饰面刨花板 | / | （2440×1220×9）mm | 2024-05-29 | 不合格 | 2h吸水厚度膨胀率 | 新疆维吾尔自治区产品质量监督检验研究院
4 | 新疆金杨万华木业有限公司 | 喀什地区 | 新疆喀什地区疏勒县山东物流园仓储贸易区通达路2号（S214省道旁） | 中密度纤维板 | / | （2440×1220×15）mm | 2023-03-12 | 不合格 | 吸水厚度膨胀率 | 新疆维吾尔自治区产品质量监督检验研究院
5 | 乌鲁木齐冀康鸿达保温材料有限公司 | 乌鲁木齐市 | 新疆乌鲁木齐市米东区金汇东路1988号 | 绝热用挤塑聚苯乙烯泡沫塑料（XPS） | / | XPS-W200-B1-034 1200×600×100（mm） | 2024.05.15 | 不合格 | 压缩强度、导热系数 | 新疆维吾尔自治区产品质量监督检验研究院
6 | 库尔勒宏利工贸有限公司 | 巴音郭楞蒙古自治州 | 新疆巴州库尔勒市天山西路123号 | 绝热用挤塑聚苯乙烯泡沫塑料（XPS） | / | XPS-W200-B2-034 | 2024.05.13 | 不合格 | 燃烧性能、导热系数 | 新疆维吾尔自治区产品质量监督检验研究院
7 | 和田市冀鑫节能保温材料有限公司 | 和田地区 | 新疆和田地区和田市北京工业园区京和友谊社区杭州路26号 | 绝热用挤塑聚苯乙烯泡沫塑料（XPS） | / | XPS-W200-B2-034 1210×590×100（mm） | 2024.03.21 | 不合格 | 燃烧性能 | 新疆维吾尔自治区产品质量监督检验研究院
8 | 库车米果生活超市有限责任公司 | 阿克苏地区 | 新疆阿克苏地区库车市东城街道石化新村社区龟兹小微企业创业园二期7号展厅及104号商铺 | 香水洗衣液 | 洁涤丽 | 2kg/袋 普通型 | 2026-12-18（限用日期） | 不合格 | 总活性物和规定污布的去污力 | 新疆维吾尔自治区产品质量监督检验研究院
9 | 乌苏新德聚鑫源能源有限责任公司鑫源加油站 | 塔城地区 | / | 车用柴油（Ⅵ） | / | 0号 | 2024-05-19（进油日期） | 不合格 | 闪点（闭口） | 新疆维吾尔自治区产品质量监督检验研究院
10 | 新疆金中安新能源科技有限公司 | 昌吉回族自治州 | / | 醇基液体燃料 | / | 二级 | 2024-06-04（进货日期） | 不合格 | 密度 | 新疆维吾尔自治区产品质量监督检验研究院